## 初めに
１．はじめに
断面諸元一覧
| 鋼管幅1 | B | (mm) | 50
| 鋼管幅2 | b | (mm) | 20
| 鋼管厚 | t | (mm) | 2.3
| 断面積 | A | (mm2) | 287.2
| 断面2次モーメント | Ix | (mm4) | 8000
| 断面2次モーメント | Iy | (mm4) | 1830
| 断面2次半径 | ix | (mm) | 16.7
| 断面2次半径 | iy | (mm) | 7.98
ｘ
ｙ
・Ix, ixは，強軸周りに曲げを受ける場合を表す．
・角形鋼管の断面2次半径は，曲げを受ける軸に直交する部材せいの0.4倍程度となる．
・細長比を算定するときの断面2次半径は，座屈が生じる際に，部材にどの軸周りの曲げが生じるかで判断する．
1．断面性能
3．許容圧縮応力度
許容圧縮応力度のシートにSTKR400のF値(235)の代わりに実際の素材の降伏点応力σy を用いて許容圧縮応力度を計算しています．
σeは，オイラー式より計算される弾性の座屈応力度
σneは，Jhonsonの非弾性座屈応力度
fcは，長期許容圧縮応力度
1.5fcは，短期の許容圧縮応力度
nは，安全率
・限界細長比Λについて説明してください．
・安全率nがλ/Λに依存する特徴があります（通常は1.5で一定）．
この理由を説明してください．
・実験結果の最大応力度と許容圧縮応力度を比較し，考察してください．
短柱の応力-歪関係
（グラフの歪の範囲を小さくすること）
【降伏点応力の求め方】
(no3)
2．降伏応力度(σy)
No4
No5

## 許容圧縮応力度
２．許容応力度
| σy | 360 | ←No5の降伏点の値に変更すること
| Λ | 96.78319
| λ | σe | σne | n | fc | 1.5fc
| (-) | (N/mm2) | (N/mm2) | (-) | (N/mm2) | (N/mm2)
| 0 |  | 360 | 1.5 | 240 | 360
| 10 |  | 358.4627 | 1.507513 | 237.7842 | 356.6762
| 25.1 |  | 350.3148 | 1.547332 | 226.3992 | 339.5989
| 30 |  | 346.1642 | 1.567616 | 220.822 | 331.2331
| 40 |  | 335.403 | 1.620206 | 207.0125 | 310.5188
| 50.1 |  | 321.4133 | 1.688574 | 190.3459 | 285.5189
| 60 |  | 304.6567 | 1.770464 | 172.0773 | 258.116
| 70 | 412.4935 | 284.6716 | 1.868132 | 152.3831 | 228.5746
| 80 | 315.8153125 | 261.6119 | 1.980825 | 132.0722 | 198.1083
| 87.7 | 262.7931 | 241.7607 | 2.077838 | 116.352 | 174.5281
| 96.78319 | 215.781 | 216 | 2.166667 | 99.69231 | 149.5385
| 110 | 167.0428 |  | 2.166667 | 77.09668 | 115.645
| 125.3 | 128.7393 |  | 2.166667 | 59.41812 | 89.12718
| 130 | 119.5987 |  | 2.166667 | 55.1994 | 82.7991
| 140 | 103.1234 |  | 2.166667 | 47.5954 | 71.3931
| 150 | 89.83191 |  | 2.166667 | 41.46088 | 62.19132
| 160 | 78.95383 |  | 2.166667 | 36.44023 | 54.66034
| 170 | 69.93834 |  | 2.166667 | 32.27923 | 48.41885 | 実験結果表(黄色のセルを埋める）
| 180 | 62.38327 |  | 2.166667 | 28.79228 | 43.18842 | 試験体 | lk(mm) | l | scr(N/mm2)
| 190 | 55.98942 |  | 2.166667 | 25.84127 | 38.7619 | no1 | 1000 | 125.3133
| 200 | 50.53045 |  | 2.166667 | 23.32175 | 34.98262 | no2 | 700 | 87.7193
| 210 | 45.83261 |  | 2.166667 | 21.15351 | 31.73027 | no3 | 400 | 50.12531
| 220 | 41.7607 |  | 2.166667 | 19.27417 | 28.91126 | no4 | 200 | 25.06266
| 230 | 38.20828 |  | 2.166667 | 17.63459 | 26.45189 |  |  | ↑細長比 | ↑実験結果
| 240 | 35.09059 |  | 2.166667 | 16.19566 | 24.29349 | sy | L
| 250 | 32.339488 |  | 2.166667 | 14.92592 | 22.38888 | 235 | 119.7891
[7 empty] | 325 | 101.8614
| 横軸用 | 降伏点 | 0.6×降伏点 | 限界細長比 | 縦軸用
| 0 | 360 | 216 | 96.78319 | 0
| 250 | 360 | 216 | 96.78319 | 450
Note on B3: namba: 降伏応力度 no5の結果より算出
Note on B4: namba: 限界細長比
Note on C6: namba: オイラーの座屈応力度
Note on D6: namba: Jhonson式(非弾性座屈)
Note on E6: namba: 安全率 λ=0の時 1.5 λ≧Λの時 1.5+2/3
Note on F6: namba: 長期許容圧縮応力度
Note on G6: namba: 短期許容圧縮応力度
Note on B18: namba: λ=Λ
Note on C18: namba: σe=0.6σy

## no1
材長 | 2000 |  |  |  | scr(N/mm2)
断面積 | 287.2 | 軸方向 | 水平方向 |  | 0
Step | P | da | dh | e | s
| kN | mm | mm | (%) | (N/mm2)
1 | 4.9425516 | 0.2377402 | 0
2 | 9.81645665 | 0.4457402 | 0.675
3 | 14.7492016 | 0.6837402 | 1.995
4 | 20.15266575 | 0.9267402 | 4.21
5 | 24.64411145 | 1.15174 | 7.255
6 | 27.93914585 | 1.43774 | 13.04
7 | 28.95903745 | 1.84774 | 20.375
8 | 28.40986505 | 2.65874 | 31.37
9 | 26.5171816 | 3.69074 | 42.03
10 | 24.3793319 | 4.69974 | 47.175
11 | 22.60432825 | 5.55574 | 57.49
12 | 15.69064 | 3.38774 | 40.23
13 | 8.5906254 | 2.10774 | 28.615
14 | 0.85317855 | 1.42974 | 21.78
Note on F2: namba: 最大応力

## no2
材長 | 1400 |  |  |  | scr(N/mm2)
断面積 | 287.2 | 軸方向 | 水平方向 |  | 0
Step | P | da | dh | e | s
| kN | mm | mm | (%) | (N/mm2)
1 | 0 | 0 | 0
2 | 9.9439431 | 0.244 | 0.385
3 | 19.9663394 | 0.492 | 0.94
4 | 30.0279623 | 0.73 | 1.935
5 | 39.3638931 | 0.962 | 3.26
6 | 49.425516 | 1.25 | 5.93
7 | 51.2495529 | 1.392 | 8.415
8 | 50.1512081 | 1.663 | 13.265
9 | 45.4244028 | 2.123 | 19.92
10 | 40.6583709 | 2.713 | 26.36
11 | 36.0688587 | 3.507 | 33.355
12 | 32.1069721 | 4.466 | 40.465
13 | 26.6544747 | 3.884 | 36.605
14 | 17.2400907 | 3.042 | 30.77
15 | 7.5315072 | 2.239 | 25.045
16 | 1.7259704 | 1.944 | 22.79
Note on F2: namba: 最大応力

## no3
材長 | 800 |  |  |  | scr(N/mm2)
断面積 | 287.2 | 軸方向 | 水平方向 |  | 0
Step | P | da | dh | e | s
| kN | mm | mm | (%) | (N/mm2)
1 | 0 | 0 | 0
2 | 20.0447926 | 0.384 | 0.105
3 | 39.7561591 | 0.652 | 0.21
4 | 59.0164197 | 0.949 | 0.32
5 | 79.3750251 | 1.388 | 0.88
7 | 86.8084658 | 1.659 | 2.425
8 | 75.0797124 | 2.107 | 8.6
9 | 59.7028852 | 3.059 | 16.87
10 | 46.0520284 | 4.553 | 25.98
11 | 35.0685804 | 6.024 | 33.145
12 | 30.6359746 | 6.968 | 37.06
13 | 16.3967188 | 6.157 | 33.92
14 | 5.5701772 | 5.715 | 32.46
15 | 0.0588399 | 5.461 | 32.155
Note on F2: namba: 最大応力

## no4
材長 | 400 |  |  |  | scr(N/mm2)
断面積 | 287.2 | 軸方向 | 水平方向 |  | 0
Step | P | da | dh | e | s
| kN | mm | mm | (%) | (N/mm2)
1 | 2.3732093 | 0.03837429 | 0
2 | 20.1624724 | 0.1633743 | 0.23
3 | 39.9915187 | 0.3333743 | 0.445
4 | 59.3694591 | 0.5173743 | 0.45
5 | 78.6101064 | 0.7433743 | 0.555
6 | 88.2402367 | 0.9013743 | 0.67
7 | 97.3211946 | 1.137374 | 1.105
8 | 99.8905369 | 1.533374 | 4.085
9 | 87.2203451 | 2.557374 | 6.97
10 | 69.234949 | 3.524374 | 10.735
11 | 57.1139296 | 4.554374 | 14.18
12 | 48.9155702 | 5.331374 | 16.605
13 | 34.6959277 | 5.109374 | 16.055
14 | 16.1025193 | 4.856374 | 15.5
15 | 0.3138128 | 4.550374 | 14.175
Note on F2: namba: 最大応力

## no5
材長 | 100
断面積 | 287.2
Step | P | da | dh | e | s
| kN | mm | mm | (%) | (N/mm2) | E | 225540
1 | 0 | 0 | - | 0 | 0 | 0.2% offset line
2 | 35.9072 | 0.05519906 | - | 0.05519906 | 125.0251 | e | s
3 | 69.188 | 0.10682 | - | 0.10682 | 240.9053 | (%) | (N/mm2)
4 | 84.0448 | 0.1672538 | - | 0.1672538 | 292.6351 | 0.2 | 0
5 | 90.944 | 0.2353919 | - | 0.2353919 | 316.6574 | 0.3596169 | 360
6 | 96.8632 | 0.3628286 | - | 0.3628286 | 337.2674
7 | 100.3912 | 0.5563538 | - | 0.5563538 | 349.5515
8 | 101.8416 | 0.7357919 | - | 0.7357919 | 354.6017
9 | 103.2528 | 1.015502 | - | 1.015502 | 359.5153
10 | 103.5664 | 1.380826 | - | 1.380826 | 360.6072
11 | 101.6456 | 1.835652 | - | 1.835652 | 353.9192
12 | 94.3936 | 2.558461 | - | 2.558461 | 328.6685