## 訂正
配布資料では，曲げ試験の支点間距離はl=2400mmとしていたが，
セッティングミスにより，l=2200mmに変更する。
３点梁曲げ試験の支点間距離 l
l = | 2200 | mm

## 曲げヤング率算出
① M-θ関係の弾性剛性(Ke)を算出する
② M-θ関係の弾性剛性計算式(Kc)とKeを等値として，Eを算出する．
注意① KeとKcの単位を揃えることを忘れないように
注意② ヤング率Eの単位は，N/mm^2でまとめること．
※②-1 Kc=6EI/L=Ke
※②-2 E=Ke×L/(6×I)
Kc：計算剛性
E：ヤング率
I：断面2次モーメント
L：スパン(2400mm) ⇒ (2200mmに修正）
Ke：実験剛性

## B1
ベイマツ・曲げ試験
Step | d | P | q | M | M | s | Z: | 486000 | mm^3
| (mm) | (kN) | (rad) | (kNm) | (Nmm) | (N/mm2) | I: | 43740000 | mm^4
1 | 0 | 0 | 0 |  | 0
2 | 2.14 | 5.04 | 0.001945455 |  | 0
3 | 4.48 | 9.76 | 0.004072727 |  | 0
4 | 7.27 | 15.44 | 0.006609091 |  | 0
5 | 9.68 | 20.32 | 0.0088 |  | 0
6 | 11.89 | 24.8 | 0.01080909 |  | 0
7 | 14.61 | 30.32 | 0.01328182 |  | 0
8 | 17.23 | 35.36 | 0.01566364 |  | 0
9 | 20.86 | 40.24 | 0.01896364 |  | 0
10 | 25.49 | 45.68 | 0.02317273 |  | 0
11 | 28.31 | 39.51 | 0.02573636 |  | 0
Note on B3: naba: 変形
Note on C3: naba: 荷重
Note on D3: naba: 梁部材角
Note on E3: naba: 曲げモーメント
Note on G3: naba: 最外縁応力

## B2
杉・曲げ試験
Step | d | P | q | M | M | s | Z: | 486000 | mm^3
| (mm) | (kN) | (rad) | (kNm) | (Nmm) | (N/mm2) | I: | 43740000 | mm^4
1 | 0 | 0 | 0 |  | 0
2 | 3.39 | 5.28 | 0.003081818 |  | 0
3 | 6.49 | 9.76 | 0.0059 |  | 0
4 | 10.2 | 15.04 | 0.009272727 |  | 0
5 | 13.54 | 19.92 | 0.01230909 |  | 0
6 | 16.84 | 25.04 | 0.01530909 |  | 0
7 | 20.25 | 29.7 | 0.01840909 |  | 0
8 | 25.27 | 35.12 | 0.02297273 |  | 0
9 | 33.3 | 40 | 0.03027273 |  | 0
10 | 42.08 | 42.16 | 0.03825455 |  | 0
11 | 42.86 | 39.25 | 0.03896364 |  | 0
Note on B3: naba: 変形
Note on C3: naba: 荷重
Note on D3: naba: 梁部材角
Note on E3: naba: 曲げモーメント
Note on G3: naba: 最外縁応力

## CL-1
ベイマツ・繊維方向短柱圧縮試験
Step | d | P | e | s
| (mm) | (kN) |  | (N/mm2)
1 | 0 | 0 | 0 | 0
2 | 0.163 | 45 | 0.0009055556 | 5.555556
3 | 0.334 | 92.6 | 0.001855556 | 11.4321
4 | 0.503 | 142.4 | 0.002794444 | 17.58025
5 | 0.726 | 194.24 | 0.004033333 | 23.98025
6 | 0.901 | 219.4 | 0.005005556 | 27.08642
7 | 1.627 | 249.36 | 0.009038889 | 30.78519
8 | 3.25 | 212.08 | 0.01805556 | 26.18272
9 | 4.98 | 166.7 | 0.02766667 | 20.58025
10 | 7.36 | 152.64 | 0.04088889 | 18.84444
Note on B3: naba: 変形
Note on C3: naba: 荷重
Note on D3: naba: 歪
Note on E3: naba: 応力

## CL-2
杉・繊維方向短柱圧縮試験
Step | d | P | e | s
| (mm) | (kN) |  | (N/mm2)
1 | 0 | 0 | 0 | 0
2 | 0.258 | 44.6 | 0.001433333 | 5.506173
3 | 0.507 | 96.3 | 0.002816667 | 11.88889
4 | 0.873 | 145.4 | 0.00485 | 17.95062
5 | 1.408 | 195.1 | 0.007822222 | 24.08642
6 | 1.869 | 213.1 | 0.01038333 | 26.30864
7 | 3.731 | 212.6 | 0.02072778 | 26.24691
8 | 5.993 | 203.8 | 0.03329444 | 25.16049
9 | 8.659 | 156.7 | 0.04810556 | 19.34568
Note on B3: naba: 変形
Note on C3: naba: 荷重
Note on D3: naba: 歪
Note on E3: naba: 応力

## CT-1
ベイマツ・繊維直交方向短柱圧縮試験
Step | d | P | e | s
| (mm) | (kN) |  | (N/mm2)
1 | 0 | 0 | 0 | 0
2 | 0.5 | 7.9 | 0.002777778 | 0.9753086
3 | 1.01 | 14.7 | 0.005611111 | 1.814815
4 | 1.51 | 19.6 | 0.008388889 | 2.419753
5 | 2 | 22.9 | 0.01111111 | 2.82716
6 | 3.02 | 25.9 | 0.01677778 | 3.197531
7 | 5.01 | 27.2 | 0.02783333 | 3.358025
8 | 7.02 | 27.3 | 0.039 | 3.37037
Note on B3: naba: 変形
Note on C3: naba: 荷重
Note on D3: naba: 歪
Note on E3: naba: 応力

## CT-2
スギ・繊維直交方向短柱圧縮試験
Step | d | P | e | s
| (mm) | (kN) |  | (N/mm2)
1 | 0 | 0 | 0 | 0
2 | 0.67 | 10.3 | 0.003722222 | 1.271605
3 | 1.16 | 16.2 | 0.006444444 | 2
4 | 1.69 | 19.4 | 0.009388889 | 2.395062
5 | 3.21 | 23.1 | 0.01783333 | 2.851852
6 | 5.26 | 24.4 | 0.02922222 | 3.012346
7 | 7.31 | 25 | 0.04061111 | 3.08642
Note on B3: naba: 変形
Note on C3: naba: 荷重
Note on D3: naba: 歪
Note on E3: naba: 応力